## Folha 1
QAB212 | m² | Cobertura plana acessível, não ventilada, com pavimento fixo, para tráfego pedonal público. Impermeabilização com lâminas de PVC.
Cobertura plana acessível, não ventilada, com pavimento fixo, tipo invertida, pendente de 1% a 5%, para tráfego pedonal público. FORMAÇÃO DE PENDENTES: com guias de rincões, laroz e juntas com mestras de tijolo cerâmico furado duplo e camada de argila expandida, Arlita Leca Dur "WEBER", descarregada a seco e consolidada na superfície com leitada de cimento, proporcionando uma resistência à compressão de 1 MPa e com uma condutibilidade térmica de 0,087 W/(m°C), com espessura média de 10 cm; com camada de regularização de argamassa de cimento, confeccionada em obra, dosificação 1:6 de 4 cm de espessura, acabamento afagado; IMPERMEABILIZAÇÃO: tipo monocamada, não colada, formada por uma lâmina impermeabilizante flexível de PVC-P, (fv), de 1,2 mm de espessura, com armadura de véu de fibra de vidro, e com resistência à intempérie, fixada em sobreposição e bordos através de soldadura termoplástica; CAMADA SEPARADORA SOB IMPERMEABILIZAÇÃO: geotêxtil não tecido composto por fibras de poliéster entrelaçadas, (300 g/m²); ISOLAMENTO TÉRMICO: painel rígido de poliestireno extrudido, de superfície lisa e bordo lateral a meia madeira, de 40 mm de espessura, resistência à compressão >= 300 kPa; CAMADA SEPARADORA SOB PROTECÇÃO: geotêxtil não tecido composto por fibras de poliéster entrelaçadas, (200 g/m²); CAMADA DE PROTECÇÃO: pavimento de ladrilhos cerâmicos de grés rústico, 20x20 cm colocados em camada fina com cimento cola melhorado de ligantes mistos, C2 TE, segundo NP EN 12004, com deslizamento reduzido e tempo de colocação ampliado Webercol Flex Duo "WEBER", cor cinzento, sobre uma camada de regularização de argamassa de cimento, confeccionada em obra, dosificação 1:6, de 4 cm de espessura, enchimento de juntas com argamassa de juntas cimentosa melhorada, tipo CG2 W A, segundo EN 13888, com absorção de água reduzida e resistência elevada à abrasão, Webercolor Hydroflex "WEBER", cor Perla. Inclusive cruzetas de PVC. O preço não inclui a execução e a vedação das juntas nem a execução de remates nos encontros com paramentos e drenagens.
Unitário |  |  | Ud | Descrição |  | Rend. |  | Preço unitário | Importância
mt04lpt010c |  |  | Ud | Tijolo cerâmico furado duplo, para revestir, 30x20x9 cm, para utilização em alvenaria protegida (peça P), densidade 746 kg/m³, segundo NP EN 771-1. |  | 3 |  | 0.17 | 0.51
mt01arl030la |  |  | m³ | Argila expandida, Arlita Leca Dur "WEBER", fornecida em sacos, segundo NP EN 13055-1. |  | 0.1 |  | 140.08 | 14.01
mt09lec020b |  |  | m³ | Leitada de cimento 1/3 CEM II/B-L 32,5 N. |  | 0.01 |  | 105.1 | 1.05
mt16pea020b |  |  | m² | Painel rígido de poliestireno expandido, segundo NP EN 13163, bordo lateral recto, de 20 mm de espessura, resistência térmica 0,55 m²°C/W, condutibilidade térmica 0,036 W/(m°C), para junta de dilatação. |  | 0.01 |  | 1.34 | 0.01
mt08aaa010a |  |  | m³ | Água. |  | 0.016 |  | 1.5 | 0.02
mt01arg005a |  |  | t | Areia de pedreira, para argamassa preparada em obra. |  | 0.13 |  | 18 | 2.34
mt08cem011a |  |  | kg | Cimento Portland CEM II/B-L 32,5 R, cor cinzento, em sacos, segundo NP EN 197-1. |  | 20 |  | 0.1 | 2
mt14gsa020dg |  |  | m² | Geotêxtil não tecido composto por fibras de poliéster entrelaçadas, com uma resistência à tracção longitudinal de 3,45 kN/m, uma resistência à tracção transversal de 3,45 kN/m, uma abertura de cone ao ensaio de perfuração dinâmica segundo NP EN ISO 13433 inferior a 15 mm, resistência CBR ao punçoamento 0,8 kN e uma massa superficial de 300 g/m², segundo EN 13252. |  | 2.1 |  | 1.2 | 2.52
mt15dac010c |  |  | m² | Lâmina impermeabilizante flexível de PVC-P, (fv), de 1,2 mm de espessura, com armadura de véu de fibra de vidro, e com resistência à intempérie, segundo EN 13956. |  | 1.05 |  | 6.55 | 6.88
mt15dan020b |  |  | m | Perfil colaminado de chapa de aço e PVC-P, para remate de impermeabilização nos extremos das lâminas de PVC-P e nos encontros com elementos verticais. |  | 0.4 |  | 2.25 | 0.9
mt16pxa010aa |  |  | m² | Painel rígido de poliestireno extrudido, segundo EN 13164, de superfície lisa e bordo lateral a meia madeira, de 40 mm de espessura, resistência à compressão >= 300 kPa, resistência térmica 1,2 m²°C/W, condutibilidade térmica 0,033 W/(m°C), Euroclasse E de reacção ao fogo segundo NP EN 13501-1, com código de designação XPS-EN 13164-T1-CS(10/Y)300-DS(70,90)-DLT(2)5-CC(2/1,5/50)125-WL(T)0,7-WD(V)3-FTCD1. |  | 1.05 |  | 3.51 | 3.69
mt14gsa020ce |  |  | m² | Geotêxtil não tecido composto por fibras de poliéster entrelaçadas, com uma resistência à tracção longitudinal de 1,63 kN/m, uma resistência à tracção transversal de 2,08 kN/m, uma abertura de cone ao ensaio de perfuração dinâmica segundo NP EN ISO 13433 inferior a 27 mm, resistência CBR ao punçoamento 0,4 kN e uma massa superficial de 200 g/m², segundo EN 13252. |  | 1.05 |  | 0.7 | 0.74
mt09mcw010j |  |  | kg | Cimento cola melhorado de ligantes mistos, C2 TE, segundo NP EN 12004, com deslizamento reduzido e tempo de colocação ampliado Webercol Flex Duo "WEBER", cor cinzento, à base de cimento cinzento, resinas sintéticas especiais, inertes siliciosos e calcários e aditivos orgânicos e inorgânicos, com muito baixo conteúdo de compostos orgânicos voláteis (COV), com resistência à imersão em água. |  | 8 |  | 0.41 | 3.28
mt18bcr010he800 |  |  | m² | Ladrilho cerâmico de grés rústico, 20x20 cm, 8,00€/m², capacidade de absorção de água 3%<=E<6%, grupo AII, segundo NP EN 14411, resistência ao deslizamento maior que 45 segundo ENV 12633. |  | 1.05 |  | 8 | 8.4
mt18rcr010a300 |  |  | m | Rodapé cerâmico de grés rústico, de 7 cm de largura, 3,00€/m. |  | 0.4 |  | 3 | 1.2
mt09mcw050kf |  |  | kg | Argamassa de juntas cimentosa melhorada, tipo CG2 W A, segundo EN 13888, com absorção de água reduzida e resistência elevada à abrasão, Webercolor Hydroflex "WEBER", cor Perla, composta de cimentos especiais, inertes siliciosos, resina, aditivos hidrofugantes e aditivos orgânicos e inorgânicos específicos, com muito baixo conteúdo de compostos orgânicos voláteis (COV), deformável, de alta flexibilidade, impermeável à água, transpirável e com resistência aos sulfatos e aos sais, para enchimento de juntas de todo tipo de peças cerâmicas, pedras naturais e marmorite, para juntas de 3 a 30 mm. |  | 0.05 |  | 1.63 | 0.08
mq06hor010 |  |  | h | Betoneira. |  | 0.065 |  | 1.68 | 0.11
mo020 |  |  | h | Oficial de 1ª construção. |  | 0.098 |  | 19.19 | 1.88
mo113 |  |  | h | Operário não qualificado construção. |  | 0.799 |  | 18.15 | 14.5
mo029 |  |  | h | Oficial de 1ª aplicador de lâminas impermeabilizantes. |  | 0.197 |  | 19.19 | 3.78
mo067 |  |  | h | Ajudante de aplicador de lâminas impermeabilizantes. |  | 0.197 |  | 18.74 | 3.69
mo054 |  |  | h | Oficial de 1ª montador de isolamentos. |  | 0.055 |  | 19.73 | 1.09
mo101 |  |  | h | Ajudante de montador de isolamentos. |  | 0.055 |  | 18.74 | 1.03
mo023 |  |  | h | Oficial de 1ª ladrilhador. |  | 0.438 |  | 19.19 | 8.41
mo061 |  |  | h | Ajudante de ladrilhador. |  | 0.219 |  | 18.74 | 4.1
|  |  | % | Custos directos complementares |  | 2 |  | 86.22 | 1.72
Custo de manutenção decenal: 29,02€ nos primeiros 10 anos. | [7 empty] | Total: | 87.94
Referência e título da norma |  |  |  |  | Aplicabilidade(a) |  | Obrigatoriedade(b) |  |  | Sistema(c)
EN 771-1:2011+A1:2015 |  |  |  |  | 1062020 |  | 1062020
Especificações para unidades de alvenaria — Parte 1: Tijolos cerâmicos para alvenaria
EN 13055-1:2002 |  |  |  |  | 132003 |  | 162004
Agregados leves — Parte 1: Agregados leves para betão, argamassas e caldas de injeção
EN 13055-1:2002/A C:2004 |  |  |  |  | 112010 |  | 112010
EN 13163:2012+A1:2015 |  |  |  |  | 1072020 |  | 1072020
Produtos de isolamento térmico para aplicação em edifícios — Produtos manufaturados em poliestireno expandido (EPS) — Especificação
EN 197-1:2011 |  |  |  |  | 172012 |  | 172013 |  |  | 1+
Cimento — Parte 1: Composição, especificações e critérios de conformidade para cimentos correntes
EN 13252:2000 |  |  |  |  | 1102000 |  | 1102000
Geotêxteis e produtos relacionados — Características requeridas para uso em sistemas de drenagem
EN 13252:2000/A1:2005 |  |  |  |  | 162006 |  | 162007
EN 13956:2012 |  |  |  |  | 1102010 |  | 1102010
Membranas de impermeabilização f lexíveis — Membranas de plástico e de borracha para impermeabilização de coberturas — Definições e características Membranas de impermeabilização f lexíveis Membranas de plástico e de borracha para impermeabilização de coberturas Definições e características Membranas de impermeabilização f lexíveis Membranas de plástico e de borracha para impermeabilização de cober turas Definições e características
EN 13164:2012+A1:2015 |  |  |  |  | 1072020 |  | 1072020
Produtos de isolamento térmico para aplicação em edifícios — Produtos manufaturados de espuma de poliestireno extr udido (XPS) — Especificação
EN 12004:2007+A1:2012 |  |  |  |  | 142013 |  | 172013 |  |  | 3
Colas para ladrilhos — Requisitos, avaliação da conformidade, classificação e designação
EN 14411:2012 |  |  |  |  | 172013 |  | 172014
Pavimentos e revestimentos cerâmicos — Definições, classificação, características, avaliação da conformidade e marcação
(a) Data de entrada em aplicação da norma harmonizada e início do período de coexistência
(b) Data final do período de coexistência / entrada em vigor da marcação CE
(c) Sistema de avaliação e verificação da regularidade do desempenho