## Folha 1
EHY080 | m² |  | Enchimento e nivelação com argamassa do tipo Grout.
Enchimento e nivelação de 5 mm de espessura com argamassa cimentícia fluida de altas prestações mecânicas e de retracção compensada, Webertec Grout 600 "WEBER", com uma resistência à compressão aos 28 dias maior ou igual a 60 N/mm², sobre a superfície de um elemento estrutural de betão endurecido.
Unitário |  | Ud |  | Descrição |  | Rend. |  | Preço unitário | Importância
mt09rew080a |  | kg |  | Argamassa cimentícia fluida de altas prestações mecânicas e de retracção compensada, Webertec Grout 600 "WEBER", com uma resistência à compressão aos 28 dias maior ou igual a 60 N/mm², composta de cimento, aditivos especiais e inertes seleccionados, para utilização geral, para ancoragens e enchimentos de 2 a 30 mm de espessura, segundo NP EN 1504-6. |  | 9.75 |  | 0.53 | 5.17
mt08aaa010a |  | m³ |  | Água. |  | 0.01 |  | 1.5 | 0.02
mo020 |  | h |  | Oficial de 1ª construção. |  | 0.265 |  | 22.68 | 6.01
mo113 |  | h |  | Operário não qualificado construção. |  | 0.265 |  | 21.45 | 5.68
|  | % |  | Custos directos complementares |  | 2 |  | 16.88 | 0.34
Custo de manutenção decenal: 1,21€ nos primeiros 10 anos. | [7 empty] | Total: | 17.22
Referência e título da norma |  |  |  |  | Aplicabilidade(a) |  | Obrigatoriedade(b) |  |  | Sistema(c)
EN 1504-6:2006 |  |  |  |  | 162007 |  | 112009 |  |  | 1/2+/3/4
Produtos e sistemas para a protecção e reparação de estruturas de betão — Definições, requisitos, controlo da qualidade e avaliação da conformidade — Parte 6: Ancoragem de armaduras de aço
(a) Data de entrada em aplicação da norma harmonizada
(b) Data final do período de coexistência
(c) Sistema de avaliação e verificação da regularidade do desempenho